## WET SIEVE สอนกราฟ
SIEVE ANALYSIS (WET)
โครงการ |  |  |  | ผู้ทดสอบ : จ.ส.อ.
เจ้าของโครงการ |  |  |  |  | ( )
ชุดปฏิบัติงาน |  |  |  |  | นายสิบวิเคราะห์มวลดิน
ตัวอย่างที่ |  | วันที่รับตัวอย่าง |  | ผู้ตรวจสอบ: ร.อ.
หนังสือที่ |  | วันที่รับหนังสือ |  |  | ( )
เจ้าของตัวอย่าง |  |  |  |  | นายทหารควบคุมการก่อสร้าง |  | แนะนำการ ทำกราฟ
แหล่งวัสดุ |  |  |  | พ.ท.
ลักษณะงานที่ใช้ |  |  |  |  | (บุรินทร์ ธีระวัฒนวิศิษฎ์ )
วันที่ทดสอบ |  | ประเภทวัสดุ |  |  | นายทหารวิศวกรหน่วยงานฯ
นน.วัสดุก่อนทดลอง |  | 5000 | กรัม | ผู้อนุมัติ: พ.อ.
นน.วัสดุหลังล้างน้ำ |  | 4879 | กรัม |  | ( (ปิยะบุตร ศรีสารากร )
นน.วัสดุที่หายไปจากการล้างน้ำ |  | 121 | กรัม |  | ผบ.หน่วยงานก่อสร้างฯ
ขนาดตะแกรง | ขนาดช่องตะแกรง | นน.ค้างตะแกรง | นน.ผ่านตะแกรง | % ผ่านตะแกรง | หมายเหตุ
No. | (มม.) | (กรัม) | (กรัม) | (%)
3" | 76.2 | 0 | 5000 | 100 | ROCK
21/2" | 63.5 | 0 | 5000 | 100
2" | 50.8 | 0 | 5000 | 100
11/2" | 38.1 | 34 | 4966 | 99.32
1" | 25.4 | 46 | 4920 | 98.4
3/4" | 19.1 | 768 | 4152 | 83.04 | GRAVEL COARSE
1/4" | 6.35 | 346 | 3806 | 76.12
No.# 4 | 4.76 | 657 | 3149 | 62.98 | GRAVEL FINE
No.#10 | 2 | 875 | 2274 | 45.48 | SAND COARSE
No.# 20 | 0.83 | 455 | 1819 | 36.38
No.# 40 | 0.42 | 543 | 1276 | 25.52 | SAND MEDIUM
No.# 60 | 0.25 | 305 | 971 | 19.42
No.# 100 | 0.149 | 345 | 626 | 12.52
No.# 200 | 0.075 | 450 | 176 | 3.52 | SAND FINE
นน.วัสดุบนถาดรอง( PAN ) |  | 45 | GRAVEL(%G) | 16.96 | %Coarse
นน.วัสดุที่หายไปจากการล้างน้ำ |  | 121 | 37.02 | 20.06 | %Fine
นน.วัสดุรวมบนถาดรอง |  | 166 | SAND(%S) | 17.5 | %Coarse
นน.วัสดุหลังทดลอง |  | 4990 | 59.46 | 19.96 | %Medium
นน.วัสดุที่หายไปจากการทดลอง |  | 10 |  | 22 | %Fine
%ความคลาดเคลื่อน (ERROR) |  | 0.2 | FINE(%F) | 3.52 | %Silt&Clay (M,C)
SIEVE ANALYSIS
GRAIN SIZE DISTRIBUTION CURVE
[8 empty] | ช่องตระแกง | %ผ่าน
[8 empty] | 76.2 | 100
[8 empty] | 63.5 | 100
[8 empty] | 50.8 | 100
[8 empty] | 38.1 | 99.32
[8 empty] | 25.4 | 98.4
[8 empty] | 19.1 | 83.04
[8 empty] | 6.35 | 76.12
[8 empty] | 4.76 | 62.98
[8 empty] | 2 | 45.48
[8 empty] | 0.83 | 36.38
[8 empty] | 0.42 | 25.52
[8 empty] | 0.25 | 19.42
[8 empty] | 0.149 | 12.52
[8 empty] | 0.075 | 3.52
GRAIN SIZE (mm
การทำกราฟ แกน XแกนY จากขนาดช่องตระแกรง และ% ผ่านช่องตระแกรง ของตาราง SIEVE ANALYSIS
D10= | 0.14 | mm | Coefficient of Uniformity (CU) = |  | D60/D10
D30= | 0.55 | mm | Coefficient of Concavity (CC) = |  | (D30)2/D60xD10 |  | ขั้น1 | coppy ช่องตระแกรง และ% ผ่าน ในแนวตั้ง
D60= | 4.5 | mm |  |  |  |  | ขั้น2 | แทรก - กราฟเส้น - ชนิดเส้น - X,Y กระจาย - สัญญลักษ์เส้น - คลุมขั้นที 1 -Enter
Coefficient of Uniformity (CU) = |  | 32.14286 |  |  |  |  | ขั้น3 แกนนอน เค้าโครง - แกน - แกนนอน - แกนนอน
Coefficient of Concavity (CC) = |  | 0.4801587 |  |  |  |  | ขั้น4 ถ้ามีปรับแก้ |  | แกน - แกนนอน - ปรับค่าลำดับ
SAND(%S) | มากกว่า | GRAVEL(%G) |  |  |  |  | ขั้น5 ต้องการตารางรายละเอียด คลิกกราฟที่สร้างเสร็จแล้ว - คลิกกล่องตาราง - Enter
ผู้ทดสอบ : จ.ส.อ. |  |  | ผู้ตรวจสอบ: ร.อ.
| ( ) |  |  | ( )
| นายสิบวิเคราะห์มวลดิน |  |  | นายทหารควบคุมการก่อสร้าง
ผู้อนุมัติ: พ.อ. |  |  | พ.ท.
| (ปิยะบุตร ศรีสารากร ) |  |  | (บุรินทร์ ธีระวัฒนวิศิษฎฺ)
| ผบ.หน่วยงานก่อสร้างฯ |  |  | นายทหารวิศวกรหน่วยงานฯ
โรงเรียนทหารช่าง กรมการทหารช่าง กองทัพบก
โรงเรียนทหารช่าง กรมการทหารช่าง กองทัพบก

## DRY SIEVE
SIEVE ANALYSIS (DRY)
โครงการ |  |  |  | ผู้ทดสอบ : จ.ส.อ.
เจ้าของโครงการ |  |  |  |  | ( )
ชุดปฏิบัติงาน |  |  |  |  | นายสิบวิเคราะห์มวลดิน
ตัวอย่างที่ |  | วันที่รับตัวอย่าง |  | ผู้ตรวจสอบ: ร.อ.
หนังสือที่ |  | วันที่รับหนังสือ |  |  | ( )
เจ้าของตัวอย่าง |  |  |  |  | นายทหารควบคุมการก่อสร้าง
แหล่งวัสดุ |  |  |  | พ.ท.
ลักษณะงานที่ใช้ |  |  |  |  | ( บุรืนทร์ ธีระวัฒนวิศิษฏ์ )
วันที่ทดสอบ |  | ประเภทวัสดุ |  |  | นายทหารวิศวกรหน่วยงานฯ
นน.วัสดุก่อนทดลอง |  | 5000 | กรัม | ผู้อนุมัติ: พ.อ.
นน.วัสดุหลังล้างน้ำ |  | 0 | กรัม |  | ( ปิยะบุตร ศรีสารากร )
นน.วัสดุที่หายไปจากการล้างน้ำ |  | 0 | กรัม |  | ผบ.หน่วยงานก่อสร้างฯ
ขนาดตะแกรง | ขนาดช่องตะแกรง | นน.ค้างตะแกรง | นน.ผ่านตะแกรง | % ผ่านตะแกรง | หมายเหตุ
No. | (มม.) | (กรัม) | (กรัม) | (%)
3" | 76.2 | 0 | 5000 | 100 | ROCK
21/2" | 63.5 | 0 | 5000 | 100
2" | 50.8 | 0 | 5000 | 100
11/2" | 38.1 | 77 | 4923 | 98.46
1" | 25.4 | 267 | 4656 | 93.12
3/4" | 19.1 | 297 | 4359 | 87.18 | GRAVEL COARSE
1/4" | 6.35 | 822 | 3537 | 70.74
No.# 4 | 4.76 | 412 | 3125 | 62.5 | GRAVEL FINE
No.#10 | 2 | 932 | 2193 | 43.86 | SAND COARSE
No.# 20 | 0.83 | 544 | 1649 | 32.98
No.# 40 | 0.42 | 814 | 835 | 16.7 | SAND MEDIUM
No.# 60 | 0.25 | 200 | 635 | 12.7
No.# 100 | 0.149 | 352 | 283 | 5.66
No.# 200 | 0.075 | 177 | 106 | 2.12 | SAND FINE
นน.วัสดุบนถาดรอง( PAN ) |  | 64 | GRAVEL(%G) | 12.82 | %Coarse
นน.วัสดุที่หายไปจากการล้างน้ำ |  | 0 | 37.5 | 24.68 | %Fine
นน.วัสดุรวมบนถาดรอง |  | 64 | SAND(%S) | 18.64 | %Coarse
นน.วัสดุหลังทดลอง |  | 4958 | 60.38 | 27.16 | %Medium
นน.วัสดุที่หายไปจากการทดลอง |  | 42 |  | 14.58 | %Fine
%ความคลาดเคลื่อน (ERROR) |  | 0.84 | FINE(%F) | 2.12 | %Silt&Clay (M,C)
SIEVE ANALYSIS
|  | 76.2 | 100
|  | 63.5 | 100
|  | 50.8 | 100
|  | 38.1 | 98.46
|  | 25.4 | 93.12
|  | 19.1 | 87.18
|  | 6.35 | 70.74
|  | 4.76 | 62.5
|  | 2 | 43.86
|  | 0.83 | 32.98
|  | 0.42 | 16.7
|  | 0.25 | 12.7
|  | 0.149 | 5.66
|  | 0.075 | 2.12
D10= | 0.2 | mm | Coefficient of Uniformity (CU) = |  | D60/D10
D30= | 0.4 | mm | Coefficient of Concavity (CC) = |  | (D30)2/D60xD10
D60= | 3 | mm
Coefficient of Uniformity (CU) = |  | 15 |  | สภาพการกระจายของเม็ดดิน
Coefficient of Concavity (CC) = |  | 0.2666667 | GW | Cu>4 | Cc=1-3
SAND(%S) | มากกว่า | GRAVEL(%G) | Sw | Cu>6 | Cc=1-3
ดังนั้นเป็นดินชนิด | SAND
ผู้ทดสอบ : จ.ส.อ. |  |  | ผู้ตรวจสอบ: ร.อ.
| ( ) |  |  | ( )
| นายสิบวิเคราะห์มวลดิน |  |  | นายทหารควบคุมการก่อสร้าง
ผู้อนุมัติ: พ.อ. |  |  | พ.ท.
| ( ปิยะบุตร ศรีสารากร 0817598033 ) |  |  | ( บุรืนทร์ วัฒนวิศิษฏ์)
| ผบ.หน่วยงานก่อสร้างฯ |  |  | นายทหารวิศวกรหน่วยงานฯ
โรงเรียนทหารช่าง กรมการทหารช่าง กองทัพบก
โรงเรียนทหารช่าง กรมการทหารช่าง กองทัพบก

## SandCone
|  | การหาปริมาตรขวด | Sand Cone
อุณหภูมิขณะทดลอง | 30 | oC
ปริมาตร/กรัม | 1.00435 | cc/g
การทดลองครั้งที่ | 1 | 2 | 3 | 4
นน.เครื่องมือ+น้ำเต็ม | 5625 | 5610 | 5620
นน.เครื่องมือ | 1625 | 1625 | 1625
นน.น้ำเต็มขวด | 4000 | 3985 | 3995
นน.น้ำเฉลี่ย | 3993.333
ปริมาตรขวด | 4010.704
การหาความหนาแน่นของทราย
การทดลองครั้งที่ | 1 | 2 | 3 | 4
นน.เครื่องมือ+ทรายเต็ม | 7840 | 7840 | 7840
นน.เครื่องมือ | 1615 | 1615 | 1615
นน.ทรายเต็มขวด | 6225 | 6225 | 6225
นน.ทรายเฉลี่ย | 6225
ความหนาแน่นของทราย | 1.552096
การหาน้ำหนักของทรายในกรวย
การทดลองครั้งที่ | 1 | 2 | 3 | 4
นน.ขวดทรายก่อนคว่ำ | 7840 | 7840 | 7840
นน.ขวดทรายหลังคว่ำ | 5820 | 5830 | 5822
นน.ทรายในกรวย | 2020 | 2010 | 2018
นน.ทรายในกรวยเฉลี่ย | 2016
TESTED DATA
ปริมาตรขวด | 4010.704
ความหนาแน่นของทราย | 1.552096
นน.ทรายในกรวย | 2016
ปริมาณน้ำ
อับหมายเลข | A | B | C | D
นน.อับ+ดินเปียก | 283.02 | 276.9 | 289.5 | 287.9
นน.อับ+ดินแห้ง | 250.36 | 251.36 | 254.36 | 252.36
นน.น้ำ | 32.66 | 25.54 | 35.14 | 35.54
นน.อับ | 51.11 | 51.11 | 51.11 | 51.11
นน.ดินแห้ง | 199.25 | 200.25 | 203.25 | 201.25
ปริมาณน้ำ | 16.39147 | 12.75406 | 17.28905 | 17.65963
ปริมาตรหลุม
นน.ขวดทรายก่อนคว่ำบนหลุม | 7850 | 7840 | 7880 | 7840
นน.ขวดทรายหลังคว่ำบนหลุม | 3699.9 | 3695.9 | 3694.9 | 3697.9
นน.ทรายในกรวย | 2016 | 2016 | 2016 | 2016
นน.ทรายในหลุม | 2134.1 | 2128.1 | 2169.1 | 2126.1
ความหนาแน่นของทราย | 1.552096 | 1.552096 | 1.552096 | 1.552096
ปริมาตรหลุม | 1374.979 | 1371.113 | 1397.529 | 1369.825
ความแน่น
นน.กระป๋อง+ดินเปียก | 3808.6 | 3818.6 | 3806.6 | 3804.6
นน.กระป๋อง | 310.1 | 312.1 | 310.1 | 310.1
นน.ดินเปียก | 3498.5 | 3506.5 | 3496.5 | 3494.5
ความหนาแน่นเปียก | 2.544403 | 2.557411 | 2.501916 | 2.551056
ความหนาแน่นแห้ง | 2.186073 | 2.268132 | 2.13312 | 2.168166
%การบดอัด
ความหนาแน่นแห้งสูงสุด | 2.317 | 2.317 | 2.317 | 2.317
%COMPACTION ที่ทดสอบได้ | 94.34929 | 97.8909 | 92.06385 | 93.57645
%COMPACTION ต่ำสุดที่ต้องการ | 95 | 95 | 95 | 95
ผลการทดสอบ | ไม่ผ่าน | ผ่าน | ไม่ผ่าน | ไม่ผ่าน
Note on D1: ASUS:
โรงเรียนทหารช่าง กรมการทหารช่าง กองทัพบก

## FIELD DENCITY
FIELD DENSITY TEST
โครงการก่อสร้างถนน ผิวแอสฟัลต์ |  |  |  |  | ผู้ทดสอบ : จ.ส.อ. |  |  | ความหนาแน่นของทราย
ถนนทางเข้าโครงการพืชสวนโลก | [7 empty] | น้ำหนักทรายในกรวย
สถานที่ก่อสร้าง | Field Density Test |  |  |  | นายสิบวิเคราะห์มวลดิน |  |  | ความแน่นที่ต้องการ
ผู้รับผิดชอบ | ความหนาแน่นของทราย |  |  | g/cc | ผู้ตรวจสอบ: พ.ท
ชนิดตัวอย่างวัสดุทดสอบ ลูกรัง | น้ำหนักทรายในกรวย |  |  | g |  | ( บุรินทร์ )
ทดสอบครั้งที่ 5 | ความแน่นที่ต้องการ |  |  | % | นายทหารควบคุมการก่อสร้าง
ทดสอบวันที่ 9 ธันวาคม 2547 | ตัวอย่าง | 1 | 2 | 3 | 4 | 5 | 6
เวลาทดสอบในสนาม น. | จุดทดสอบ | 0+010 | 0+100 | 0+210 | 0+300 | 0+395 | 0+505
อุณหภูมิขณะทดสอบ oC |  | LT | RT | CL | RT | LT | CL
น.น.ขวดแก้ว + กรวย + ทราย | กรัม | 5938 | 5886 | 5958 | 5935 | 5943 | 5944
น.น.ขวดแก้ว + กรวย + ทรายที่เหลือ | กรัม | 2688 | 2692 | 2690 | 2698 | 2676 | 2689
น.น.ทรายในหลุม + กรวย | กรัม | 3250 | 3194 | 3268 | 3237 | 3267 | 3255
น.น.ทรายในกรวย | กรัม | 1594 | 1594 | 1594 | 1594 | 1594 | 1594
น.น.ทรายในหลุม | กรัม | 1656 | 1600 | 1674 | 1643 | 1673 | 1661
ปริมาตรหลุมที่ขุด | ซม.3 | 1204.364 | 1163.636 | 1217.455 | 1194.909 | 1216.727 | 1208
น.น.ภาชนะ + วัสดุชื้น | กรัม | 2825 | 2855 | 2835 | 2854 | 2833 | 2845
น.น.ภาชนะ | กรัม | 155 | 155 | 155 | 155 | 155 | 155
น.น.วัสดุชื้น | กรัม | 2670 | 2700 | 2680 | 2699 | 2678 | 2690
ความแน่นของวัสดุชื้น | กรัม/ซม.3 | 2.216938 | 2.3203125 | 2.201314 | 2.258749 | 2.200986 | 2.226821
ตลับหมายเลข |  | A | B | C | D | E | F
น.น.วัสดุชื้น + ตลับ | กรัม | 176.6 | 167.16 | 187.1 | 175 | 172 | 185
น.น.วัสดุแห้ง + ตลับ | กรัม | 175.2 | 162.6 | 184 | 174.5 | 170 | 184.2
น.น.น้ำ | กรัม | 1.4 | 4.56 | 3.1 | 0.5 | 2 | 0.8
น.น.ตลับ | กรัม | 36.79 | 36.95 | 36.08 | 35.82 | 36.47 | 36.31
น.น.วัสดุแห้ง | กรัม | 138.41 | 125.65 | 147.92 | 138.68 | 133.53 | 147.89
ความชื้นในวัสดุ | ร้อยละ | 1.011488 | 3.629129 | 2.095727 | 0.3605423 | 1.497791 | 0.5409426
ความแน่นของวัสดุแห้ง | กรัม/ซม.3 | 2.194739 | 2.239054 | 2.156128 | 2.250635 | 2.168507 | 2.21484
ความแน่นสูงสุด | กรัม/ซม.3 | 2.3 | 2.3 | 2.3 | 2.3 | 2.3 | 2.3
ค่าร้อยละของการบดอัดวัสดุ | ร้อยละ | 95.42343 | 97.35019 | 93.74468 | 97.85368 | 94.28289 | 96.2974
ผลการทดสอบ |  | ผ่าน | ผ่าน | ไม่ผ่าน | ผ่าน | ไม่ผ่าน | ผ่าน
โรงเรียนทหารช่าง กรมการทหารช่าง กองทัพบก

## CBR
CALIFORNIA BEARING RATIO
( ASTM D-1883 )
โครงการ | [5 empty] | ชุดปฏิบัติงานก่อสร้างถนน หน่วยงาน |  |  | ผู้ทดสอบ : จ.ส.อ.
เจ้าของโครงการ
[6 empty] | การทดสอบหาค่า CBR |  |  | นายสิบวิเคราะห์มวลดิน
สถานที่ก่อสร้าง | [6 empty] | Soaked |  | ผู้ตรวจสอบ: ร,ท,
Unsoaked
ผู้รับจ้างหรือผู้นำส่งวัสดุ | [5 empty] | MOLD SIZE Dia. 6 '' x 4.6'' |  |  | นายทหารควบคุมการก่อสร้าง
ชนิดตัวอย่าง หินคลุกชั้นพื้นทาง CBR 80% ทดสอบครั้งที่…… | [5 empty] | VOLUME: 2131.3 cc |  |  | ผู้ตรวจสอบ: | พ,ต.
หนังสือทดสอบที่………………………………ชุดที่……. | [5 empty] | HAMMER WT.: 10 lb.
ทดสอบวันที่…………………………………… | [5 empty] | DROP:18 '' |  |  | นายทหารวิศวกรหน่วยงานฯ
[8 empty] | ก่อนแช่น้ำ |  | หลังแช่น้ำ
BLOW/LAYER |  | 12 | 25 | 56
น้ำหนักแบบ + วัสดุ |  | 14540 | 14774 | 14480 | กรัม |  | กรัม
น้ำหนักแบบ |  | 8245 | 8255 | 8243 | กรัม |  | กรัม
น้ำหนักวัสดุ |  | 6295 | 6519 | 6237 | กรัม |  | กรัม
ความแน่นชื้น |  | 2.953596 | 3.058697 | 2.926383 | กรัม/ลบ.ซม. |  | กรัม/ลบ.ซม.
ความแน่นแห้ง |  | 2.757448 | 2.806269 | 2.698216 | กรัม/ลบ.ซม. |  | กรัม/ลบ.ซม.
ปริมาณความชื้น | [7 empty] | บน | กลาง | ล่าง
ตลับหมายเลข |  | A | B | C | [7 empty] | 2.029575
น้ำหนักตลับ + วัสดุชื้น |  | 354.65 | 357.8 | 355.12 | กรัม |  | กรัม
น้ำหนักตลับ + วัสดุแห้ง |  | 334.8 | 332.87 | 331.78 | กรัม |  | กรัม
น้ำหนักน้ำ |  | 19.85 | 24.93 | 23.34 | กรัม |  | กรัม
น้ำหนักตลับ |  | 55.75 | 55.72 | 55.77 | กรัม |  | กรัม
น้ำหนักวัสดุแห้ง |  | 279.05 | 277.15 | 276.01 | กรัม |  | กรัม
ความชื้นในวัสดุ |  | 7.113421 | 8.995129 | 8.456215 | % |  | %
การทดสอบหาค่าการจมตัว แผ่นเหล็กถ่วงน้ำหนัก (Surcharge)…………..…….แผ่น……...………….กก. Proving Ring Us…………...…....
(PENETRATION TEST) พื้นที่หน้าตัดก่อนกด = 19.355 ซม.2 | [7 empty] | กดด้วยความเร็ว 1.27 มม./นาที
|  | ค่าที่ | การ | การ |  | (1) | (2) | (3) = (1)-(2) | Load Reading | Bearing | Bearing
วันที่ | เวลา | อ่าน | พองตัว | พองตัว | จำนวน | Pene | Dial Reading | Corr. Pene | From | Value | Ratui
|  | ( มม. ) | ( มม. ) | ( % ) | วัน | ( มม.) | ( มม.) | ( กก.) | ( กก.) | (กก./ซม.2) | curve
0.63
1.27
1.9
2.54
3.17
3.18
ความชื้นที่ความแน่นสูงสุด | [5 empty] | 4.44
ความชื้นของวัสดุ | [5 empty] | 5.88
ปริมาณน้ำที่เพิ่มเข้าไป |  |  |  |  | ลบ.ซม. | 6.35
น้ำหนักวัสดุที่ร่อนผ่านตะแกรง |  |  |  |  | กรัม | 7.62
น้ำหนักวัสดุที่ค้างบนตะแกรง |  |  |  |  | กรัม | 8.89
ผลรวมของน้ำหนักวัสดุแห้ง |  |  |  |  | กรัม | 10.16
ผลรวมของน้ำหนักที่เพิ่มเข้าไป |  |  |  |  | กรัม | 11.43
12.7
กรมการทหารช่าง กองทัพบก
โรงเรียนทหารช่าง กรมการทหารช่าง กองทัพบก

## COMPACTION
COMPACTION TEST
ตัวอย่างที่ |  |  |  | หนังสือที่ |  | ผู้ทดสอบ : จ.ส.อ.
วันที่รับหนังสือ |  |  |  | วันที่รับตัวอย่าง |  |  | ( )
เจ้าของตัวอย่าง | [6 empty] | นายสิบวิเคราะห์มวลดิน
แหล่งวัสดุ | [5 empty] | ผู้ตรวจสอบ: ร.ท.
ลักษณะงานที่ใช้ | [6 empty] | ( )
วันที่ทดสอบ |  |  |  | ประเภทวัสดุ |  |  | นายทหารควบคุมการก่อสร้าง
x | MODIFIED PROCTOR TEST |  |  |  |  | ผู้ตรวจสอบ:
| STANDARD PROCTER TEST | [5 empty] | (บุรินทร์ ธีระวัฒนวิศิทฎ์ )
ขนาดโมล | 4x4.6 in | ปริมาตร |  | 947.3 | cc |  | นายทหารวิศวกรหน่วยงานฯ
HAMMER | 5.5 lb | DROP |  | 12 | in | ผู้อนุมัติ:
LAYER | 3 | BLOWS/LAYER |  | 25 |  |  | ( ปิยะบุตร ศรีสารากร )
1. หาเปอร์เซนต์ความชื้น (WATER CONTENT TEST) | [6 empty] | ผบ.หน่วยงานก่อสร้างฯ
ตัวอย่างที่ |  |  |  | 1 | 2 | 3 | 4 | 5
กระป๋องอบเบอร์ |  |  |  | M 1 | M 2 | M 3 | M 4 | M 5
นน.กระป๋อง + นน.วัสดุเปียก |  |  | ( กรัม ) | 348.46 | 363.88 | 359.8 | 369.47 | 365.11
นน.กระป๋อง + นน.วัสดุแห้ง |  |  | ( กรัม ) | 336.3 | 345.8 | 336.5 | 341.3 | 334.2
นน.น้ำ |  |  | ( กรัม ) | 12.16 | 18.08 | 23.3 | 28.17 | 30.91
นน.กระป๋องอบ |  |  | ( กรัม ) | 46.7 | 44.4 | 45.2 | 47.9 | 48
นน.วัสดุแห้ง |  |  | ( กรัม ) | 289.6 | 301.4 | 291.3 | 293.4 | 286.2
ค่าเฉลี่ยเปอร์เซนต์ความชื้น |  |  | % | 4.198895 | 5.998673 | 7.998627 | 9.601227 | 10.80014
2. การทดสอบความแน่น (DENSITY TEST)
ปริมาณน้ำผสมตัวอย่าง |  |  |  | 1 | 2 | 3 | 4 | 5
นน.วัสดุ + นน.โมล |  | ( กรัม ) |  | 4140.5 | 4326.4 | 4450.1 | 4434.1 | 4354.8
นน.โมล |  | ( กรัม ) |  | 2080 | 2080 | 2080 | 2080 | 2080
นน.วัสดุ |  | ( กรัม ) |  | 2060.5 | 2246.4 | 2370.1 | 2354.1 | 2274.8
ความหนาแน่นเปียก |  | ( กรัม / ลบซม. ) |  | 2.175129 | 2.371371 | 2.501953 | 2.485063 | 2.401351
ความหนาแน่นแห้ง |  | ( กรัม / ลบซม. ) |  | 2.087478 | 2.237171 | 2.316653 | 2.267368 | 2.167282
3.ผลการบดอัด
การทดลองครั้งที่ |  |  |  | 1 | 2 | 3 | 4 | 5
เปอร์เซนต์ความชื้น |  | % |  | 4.198895 | 5.998673 | 7.998627 | 9.601227 | 10.80014
ความหนาแน่นแห้ง |  | ( กรัม / ลบซม. ) |  | 2.087478 | 2.237171 | 2.316653 | 2.267368 | 2.167282
COMPACTION TEST
ความหนาแน่นแห้งสูงสุด ( MAXIMUM DRY DENSITY ) | [5 empty] | = | 2.317 | g/cc
ความชื้นที่ให้ค่าความหนาแน่นสูงสุด (OPTIMUM MOISTURE) | [5 empty] | = | 8 | %OMC
กรมการทหารช่าง กองทัพบก
โรงเรียนทหารช่าง กรมการทหารช่าง กองทัพบก
โรงเรียนทหารช่าง กรมการทหารช่าง กองทัพบก

## ATTERBERG LIMIT
ATTERBERG LIMIT
ตัวอย่างที่ | หนังสือที่ |  |  | ผู้ทดสอบ : จ.ส.อ.
วันที่รับหนังสือ | วันที่รับตัวอย่าง
เจ้าของตัวอย่าง |  |  |  |  | นายสิบวิเคราะห์มวลดิน
แหล่งวัสดุ |  |  |  | ผู้ตรวจสอบ: พ.ต.
ลักษณะงานที่ใช้ |  |  |  |  | ( )
วันที่ทดสอบ | ประเภทวัสดุ |  |  |  | นายทหารควบคุมการก่อสร้าง
ATTERBERG LIMIT TEST | LIQUID LIMIT(LL) |  |  |  | PLASTIC LIMIT (PL)
กระป๋องทดลองหมายเลข | LL01 | LL02 | LL03 | LL04 | PL01 | PL02
นน.กระป๋อง + นน.วัสดุเปียก ( กรัม ) | 34.4 | 34.4 | 32.2 | 33.4 | 18.7 | 18.4
นน.กระป๋อง + นน.วัสดุแห้ง ( กรัม ) | 32.1 | 32.1 | 29.8 | 30.7 | 18.2 | 18
นน.กระป๋อง ( กรัม ) | 8.2 | 9.5 | 8.9 | 8.7 | 10 | 9.6
นน.วัสดุแห้ง ( กรัม ) | 23.9 | 22.6 | 20.9 | 22 | 8.2 | 8.4
นน.น้ำ ( กรัม ) | 2.3 | 2.3 | 2.4 | 2.7 | 0.5 | 0.4
WATER CONTENT % | 9.623431 | 10.17699 | 11.48325 | 12.27273 | 6.097561 | 4.761905
จำนวนครั้งที่เคาะ(N) | 40 | 35 | 23 | 18
| 40 | 35 | 23 | 18
| 9.623431 | 10.17699 | 11.48325 | 12.27273
LIQUID LIMIT = | 33.5 | %
PLASTIC LIMIT = | 5.429733 | % | ผู้อนุมัติ: พ.อ.
PLASTICITY INDEX = | 28.07027 | % |  | ( ปิยะบุคร ศรีสารากร)
ผบ.หน่วยงานก่อสร้างฯ
โรงเรียนทหารช่าง กรมการทหารช่าง กองทัพบก

## COMPACTION REVISE
ปริมาตรโมล | 947.3 | cc |  | COMPACTION REVISE
1. การทดสอบความแน่น (DENSITY TEST)
ปริมาณน้ำผสมตัวอย่าง |  |  | 1 | 2 | 3 | 4 | 5
นน.วัสดุ + นน.โมล | ( กรัม ) |  | 4140.5 | 4326.4 | 4450.1 | 4434.1 | 4354.8
นน.โมล | ( กรัม ) |  | 2080 | 2080 | 2080 | 2080 | 2080
นน.วัสดุ | ( กรัม ) |  | 2060.5 | 2246.4 | 2370.1 | 2354.1 | 2274.8
ความหนาแน่นเปียก | ( กรัม / ลบซม. ) |  | 2.175129 | 2.371371 | 2.501953 | 2.485063 | 2.401351
ความหนาแน่นแห้ง | ( กรัม / ลบซม. ) |  | 2.087478 | 2.237171 | 2.316653 | 2.267368 | 2.167282
2. หาเปอร์เซนต์ความชื้น (WATER CONTENT TEST)
ตัวอย่างที่ |  |  | 1 | 2 | 3 | 4 | 5 | 2.087478 | 4.198895 | 2.087478
กระป๋องอบเบอร์ |  |  | M 1 | M 2 | M 3 | M 4 | M 5 | 2.237171 | 5.998673 | 2.237171
นน.กระป๋อง + นน.วัสดุเปียก |  | ( กรัม ) | 348.46 | 363.88 | 359.8 | 369.47 | 365.11 | 2.316653 | 7.998627 | 2.316653
นน.กระป๋อง + นน.วัสดุแห้ง |  | ( กรัม ) | 336.3 | 345.8 | 336.5 | 341.3 | 334.2 | 2.267368 | 9.601227 | 2.267368
นน.น้ำ |  | ( กรัม ) | 12.16 | 18.08 | 23.3 | 28.17 | 30.91 | 2.167282 | 10.80014 | 2.167282
นน.กระป๋องอบ |  | ( กรัม ) | 46.7 | 44.4 | 45.2 | 47.9 | 48
นน.วัสดุแห้ง |  | ( กรัม ) | 289.6 | 301.4 | 291.3 | 293.4 | 286.2
เปอร์เซนต์ความชื้น |  | % | 4.198895 | 5.998673 | 7.998627 | 9.601227 | 10.80014
ความหนาแน่นแห้งสูงสุด ( MAXIMUM DRY DENSITY ) |  |  |  |  | = | 2.317 | g/cc
ความชื้นที่ให้ค่าความหนาแน่นสูงสุด (OPTIMUM MOISTURE) |  |  |  |  | = | 8 | %OMC
COMPACTION CURVE