## การตรวจสอบเหล็ก
การตรวจสอบค่าออกแบบ
โครงการ : | [7 empty] | Engineer :
ออกแบบ : | ตัวอย่างการเปรียบเทียบ เกรด G250 กับเหล็กเกรด HS41,HS50 | [6 empty] | Date : | 2015-03-10
1 .ข้อมูลกำหนดสำหรับเหล็กโครงสร้าง ( สำหรับประเทศไทย)
1.1 มาตรฐานทั่วไป มอก.107-2533 | [6 empty] | *** ช่องสีเขียวคือค่าที่เรารู้และนำมาเปรียบเทียบเลือกใช้เพื่อออกแบบ***
Meterial of Grade |  | Chemical Composition (%) |  |  |  |  | Mechanical Properties (%)
|  | C | SI | Mn | P | S | Yield Strength | Tensile Strength | Elongation | Coler Code
|  | (MAX) | (MAX) | (MAX) | (MAX) | (MAX) | ( N/mm2) | ( N/mm2) | (%) | Meterial of Grade
HS41 |  | 0.28 |  |  | 0.0048 | 0.0048 | 235 | 402 | 23 | Green
HS50 |  | 0.21 | 0.57 | 1.53 | 0.0048 | 0.0048 | 314 | 490 | 23 | Red
1.1 | การกำหนดเพื่อตรวจสอบ Bending Stress และ Shear Stress
Meterial of Grade
| การวิเคราะห์เกรดเหล็กของโครงสร้างเพื่อนำไปออกแบบใช้งาน | [6 empty] | Yield Strength
| เกรดเหล็กที่เราจะเปรียบเทียบ=> | [6 empty] | G250 , A36 | HS41 ,SS400
| ค่า Yield Strength=> | [6 empty] | 250 | 235 | <=ห้ามต่ำกว่า 232
[8 empty] | ( N/mm2) | ( N/mm2)
[8 empty] | (เกรดต่างประเทศ) | (เกรดที่เลือกใช้)
1.2 | การตรวจสอบ Bending Stress |  |  |  | ( เกรดที่เลือกใช้,ในประเทศ)
ลักษณะโครงสร้างและพฤติกรรม
|  | Bending Stress. = |  |  | 0.66 Ys |  |  | สมบรูณ์ | ไม่สมบรูณ์
|  | . = |  |  | 155.1 | N/mm2 | ใช้ได้ | 0.66 | 0.6
[8 empty] | (t = 0 TO 40 mm.) | (t = Up 40 mm.)
1.3 | การตรวจสอบ Shear Stress |  |  |  | ( เกรดที่เลือกใช้,ในประเทศ)
ลักษณะโครงสร้างและพฤติกรรม
|  | Shear Stress. = |  |  | 0.40 Ys |  |  | สมบรูณ์ | ไม่สมบรูณ์
|  | . = |  |  | 94 | N/mm2 | ใช้ได้ | 0.4 | 0.37
[8 empty] | กรณีที่ยึดแข็งแรง | กรณีที่ยึดไม่แข็งแรง
1.4 | การตรวจสอบ Bending Stress และ Shear Stress เทียบเกรดวัสดุ
ค่ากำหนดตามมาตรฐาน CODE 1987
|  | Bending Stress. = |  |  | 0.60 Ys
|  | . = |  |  | 150 | N/mm2 | เลือกใช้ | ในการออกแบบ
|  | Shear Stress. = |  |  | 0.40 Ys
|  | . = |  |  | 92.5 | N/mm2 | เลือกใช้ | ในการออกแบบ
สรุป |  | ตรวจสอบ ตารางที่ 9 มอก.107-2533 ดูชั้นคุณภาพ HS235 ==> 0.6Ys = 141 N/mm.2 | [6 empty] | USE : 150 N/mm.2 | <= มาตรฐาน บจก.