## MIX (LAB)
วิธีการใช้ | 1 | ใส่ข้อมูลลงในช่องที่ระบายสี
| 2 | ผู้ใช่ควรมีความรู้ด้านปฏิภาคส่วนผสมของคอนกรีต
ปฏิภาคส่วนผสมของคอนกรีต ( CONCRETE MIX DESIGN )
ข้อมูลปูนซีเมนต์
|  | ประเภทปูนซีเมนต์ ( type of cement ) | [5 empty] | ประเภทที่ | 1
|  | ค่าความถ่วงจำเพาะ ( specific gravity ) | [5 empty] | = | 3.15
ข้อมูลใช้งานของคอนกรีต
| INPUT TYPE | ประความข้นแหลว | ค่า slump
| 1 | Extremely dry | 0 | cm.
| 2 | Very stiff | 0 | cm.
| 3 | Stiff | 0-2.5 | cm.
| 4 | Stiff plastic | 2.5-7.5 | cm.
| 5 | Plastic | 7.5-12.5 | cm.
| 6 | Flowing (Very Plastic) | 12.5-19.5 | cm.
| INPUT TYPE | 5 | ค่า slump | 7.5-12.5 | cm.
|  | กำลังอัดประลัยของคอนกรีต ( 28 วัน ) | [5 empty] | = | 250 | ksc.
ข้อมูลใช้งานของมวลรวมหยาบ
|  | ขนาดโตสุดของหิน ( maximum size ) | [5 empty] | = | 40 | mm.
|  | ค่าความถ่วงจำเพาะ ( specific gravity ) | [5 empty] | = | 2.68
|  | หน่วยน้ำหนัก ( unit weight ) | [5 empty] | = | 1600 | kg/m^3
ปริมาตรของมวลรวมหยาบในสภาพแห้งและอัดแน่นต่อปริมาตร
|  | ค่าที่ใด้จาการเปิดตารางโดยเทียบขนาดหินกับโมดูลัสความละเอียดของทราย (เปิดตารางจาก sheet 2 TABLE A2.3.5.1(a)) | [6 empty] | 0.72
|  |  | ค่าที่ใด้จาการเปิดตารางโดยเทียบค่า slump กับขนาดหิน | [5 empty] | 100
|  | ปริมาณความชื้น ( moisture content ) | [5 empty] | = | 2 | %
|  | ค่าการดูดซึม ( absorption ) | [5 empty] | = | 0.5 | %
ข้อมูลใช้งานของมวลรวมละเอียด
|  | ค่าความถ่วงจำเพาะ ( specific gravity ) | [5 empty] | = | 2.64 |  | 150 | 0.8
|  | ค่าโมดูลัสความละเอียด ( fine modulus ) | [5 empty] | = | 2.8 |  | 160 | 0.78
|  | ปริมาณความชื้น ( moisture content ) | [5 empty] | = | 6 | % | 170 | 0.76
|  | ค่าการดูดซึม ( absorption ) | [5 empty] | = | 0.7 | % | 180 | 0.74
| ปริมาณน้ำที่ใช้ |  | = | 175 | ลิตร/ลบ.ม | [5 empty] | 200 | 0.7
| อัตราส่วนของน้ำต่อซีเมนต์ |  | = | 0.62 | [6 empty] | 210 | 0.68
| ปริมาณฟองอากาศ |  | = | 1 | % | [5 empty] | 220 | 0.67
| MIX DESIGN | [9 empty] | 230 | 0.65
|  | ปริมาณปูนซีเมนต์ที่ต้องการ | [5 empty] | = | 282.2581 | kg/m^3 | 240 | 0.64
|  | น้ำหนักหิน ( แห้ง ) | [5 empty] | = | 1152 | kg/m^3 | 250 | 0.62
|  | ปริมาณทรายจากการประมาณปริมาตรเนื้อแท้วัสดุ | [8 empty] | 260 | 0.61
|  |  | ปริมาตรของน้ำ |  |  |  |  | = | 0.175 | m^3 | 270 | 0.59
|  |  | ปริมาตรเนื้แท้ของซีเมนต์ |  |  |  |  | = | 0.089606 | m^3 | 280 | 0.58
|  |  | ปริมาตรเนื้อแท้ของหิน |  |  |  |  | = | 0.42985 | m^3 | 290 | 0.56
|  |  | ปริมาตรฟองอากาศ |  |  |  |  | = | 0.01 | m^3 | 300 | 0.55
|  |  | ปริมาณเนื้อแท้ของทราย |  |  |  |  | = | 0.29554 | m^3 | 310 | 0.54
|  |  | น้ำหนักของทรายแห้ง |  |  |  |  | = | 780.2349 | kg | 320 | 0.52
|  | คอนกรีต 1 ลูกบาศก์เมตร ( วิธีปริมาตรเนื้อแท้ ) จะต้องใช้ | [8 empty] | 330 | 0.51
|  |  |  | น้ำ |  | 175 | kg |  |  |  | 340 | 0.49
|  |  |  | ซีเมนต์ |  | 282.2581 | kg |  | 5.6452 | ถุง | 350 | 0.48
|  |  |  | หิน ( แห้ง ) |  | 1152 | kg |  |  |  | 360 | 0.47
|  |  |  | ทราย ( แห้ง ) |  | 780.2349 | kg |  |  |  | 370 | 0.46
|  |  |  | รวมน้ำหนักทั้งหมด |  | 2389.493 | kg |  |  |  | 380 | 0.45
|  | ปรับส่วนผสมเนื่องจากความชื้น | [8 empty] | 390 | 0.44
|  |  | น้ำหนักหินเปียก |  |  |  |  | = | 1175.04 | kg | 400 | 0.43
|  |  | น้ำหนักทรายเปียก |  |  |  |  | = | 827.049 | kg | 410 | 0.42
|  |  | น้ำที่ผิวของหิน |  |  |  |  | = | 1.5 | % | 420 | 0.41
|  |  | น้ำที่ผิวของทราย |  |  |  |  | = | 5.3 | % | 430 | 0.4
|  |  | ปริมาณน้ำที่ต้องใช้จริง |  |  |  |  | = | 116.3676 | kg | 440 | 0.39
|  | คอนกรีต 1 ลูกบาศก์เมตร ( วิธีปริมาตรเนื้อแท้ ) จะต้องใช้ | [8 empty] | 450 | 0.38
|  |  |  | น้ำ |  | 116.3676 | kg |  |  |  | 460 | 0.37
|  |  |  | ซีเมนต์ |  | 282.2581 | kg |  | 5.6452 | ถุง | 470 | 0.36
|  |  |  | หิน ( เปียก ) |  | 1175.04 | kg |  |  |  | 480 | 0.35
|  |  |  | ทราย ( เปียก ) |  | 827.049 | kg |  |  |  | 490 | 0.34
|  |  |  | รวมน้ำหนักทั้งหมด |  | 2400.7146 | kg |  |  |  | 500 | 0.33
|  | ปริมาตรวัสดุที่ต้องการใช้เมื่อผสมคอนกรีต |  |  | 6 | ลบ.ม
|  |  | น้ำ |  | 698.2053 | kg
|  |  | ซีเมนต์ |  | 1693.5484 | kg |  | 33.871 | ถุง
|  |  | หิน ( เปียก ) |  | 7050.24 | kg
|  |  | ทราย ( เปียก ) |  | 4962.2939 | kg
|  |  | รวมน้ำหนักทั้งหมด |  | 14404.2876 | kg

## wcRatio
Table A 2.3.4.3 RELATIONSHIPS BETWEEN WATER - CEMENT RATIO
| Water - cement ratio , by weight |  | ค่า slump | ปริมาณน้ำเป็นลิตรต่อคอนกรีต 1 ลบ.ม. สำหรับขนาดวัสดุผสมต่าง ๆ
Compressive strength | Non-air-entrained | Air-entrained
at 28 days , kgf/cm^2 | concrete | concrete | INPUT TYPE | ประความข้นแหลว | ค่า slump (cm.) | ปริมาณน้ำเป็นลิตรต่อคอนกรีต 1 ลบ.ม. สำหรับขนาดวัสดุผสมต่าง ๆ (mm.)
[6 empty] | 10 | 12.5 | 20 | 25 | 40 | 50 | 75 | 150
150 | 0.8 | 0.71 | 1 | Extremely dry | 0
160 | 0.78 | 0.69 | 2 | Very stiff | 0
170 | 0.76 | 0.67 | 3 | Stiff | 0-2.5
180 | 0.74 | 0.65 | 4 | Stiff plastic | 2.5-7.5 | 205 | 200 | 185 | 180 | 160 | 155 | 145 | 125
200 | 0.7 | 0.61 | 5 | Plastic | 7.5-12.5 | 225 | 215 | 200 | 195 | 175 | 170 | 160 | 140
210 | 0.68 | 0.59 | 6 | Flowing (Very Plastic) | 12.5-19.5 | 240 | 230 | 210 | 205 | 185 | 180 | 170
220 | 0.67 | 0.58 |  | ปริมาณฟองอากาศ % |  | 3 | 2.5 | 2 | 1.5 | 1 | 0.5 | 0.3 | 0.2
230 | 0.65 | 0.56
240 | 0.64 | 0.55
250 | 0.62 | 0.53 | 150 | 0.8 |  | INPUT TYPE | ประความข้นแหลว | ค่า slump (cm.) |  | 10 |  | 15 |  | 20 | 25 | 40
260 | 0.61 | 0.52 | 160 | 0.78
270 | 0.59 | 0.5 | 170 | 0.76 |  | 1 | Extremely dry | 0 |  | 190 |  | 170 |  | 145 | 140 | 130
280 | 0.58 | 0.49 | 180 | 0.74 |  | 2 | Very stiff | 0 |  | 160 |  | 145 |  | 130 | 125 | 125
290 | 0.56 | 0.47 | 200 | 0.7 |  | 3 | Stiff | 0-2.5 |  | 135 |  | 130 |  | 115 | 115 | 120
300 | 0.55 | 0.46 | 210 | 0.68 |  | 4 | Stiff plastic | 2.5-7.5 |  | 108 |  | 106 |  | 104 | 106 | 109
310 | 0.54 | 0.45 | 220 | 0.67 |  | 5 | Plastic | 7.5-12.5 |  | 100 |  | 100 |  | 100 | 100 | 100
320 | 0.52 | 0.44 | 230 | 0.65 |  | 6 | Flowing (Very Plastic) | 12.5-19.5 |  | 97 |  | 98 |  | 100 | 100 | 100
330 | 0.51 | 0.42 | 240 | 0.64 |  |  | ปริมาณฟองอากาศ %
340 | 0.49 | 0.41 | 250 | 0.62
350 | 0.48 | 0.4 | 260 | 0.61
360 | 0.47 | 0.39 | 270 | 0.59
370 | 0.46 | 0.38 | 280 | 0.58
380 | 0.45 | 0.36 | 290 | 0.56
390 | 0.44 | 0.35 | 300 | 0.55
400 | 0.43 | 0.34 | 310 | 0.54
410 | 0.42 | 0.33 | 320 | 0.52
420 | 0.41 | 0.32 | 330 | 0.51
430 | 0.4 | 0.31 | 340 | 0.49
440 | 0.39 | 0.3 | 350 | 0.48
450 | 0.38 | 0.29 | 360 | 0.47
460 | 0.37 | 0.28 | 370 | 0.46
470 | 0.36 | 0.27 | 380 | 0.45
480 | 0.35 | 0.26 | 390 | 0.44
490 | 0.34 | 0.25 | 400 | 0.43
500 | 0.33 | 0.24 | 410 | 0.42
|  |  | 420 | 0.41
|  |  | 430 | 0.4
|  |  | 440 | 0.39
|  |  | 450 | 0.38
|  |  | 460 | 0.37
|  |  | 470 | 0.36
|  |  | 480 | 0.35
|  |  | 490 | 0.34
|  |  | 500 | 0.33

## Sheet2
TABLE A2.3.5.1(a) VOLUME OF COARSE
Table A 2.3.4.3 RELATIONSHIPS BETWEEN WATER - CEMENT RATIO
|  |  | CONCRETE (METRIC) OF PLASTIC | [11 empty] | Water - cement ratio , by weight
|  |  | CONSISTENCY ( 8-13 CM SLUMP ) | [10 empty] | Compressive strength | Non-air-entrained | Air-entrained
[14 empty] | at 28 days , kgf/cm^2 | concrete | concrete
MAXIMUM SIZE |  |  |  |  | FINENESS MODULUS OF SAND | [8 empty] | 150 | 0.8 | 0.71
[14 empty] | 160 | 0.78 | 0.69
OF AGGREGATE | [13 empty] | 170 | 0.76 | 0.67
MM. |  | 2.4 |  | 2.5 |  | 2.6 |  | 2.7 |  | 2.8 | 2.9 | 3 |  | 180 | 0.74 | 0.65
10 |  | 0.5 |  | 0.49 |  | 0.48 |  | 0.47 |  | 0.46 | 0.45 | 0.44 |  | 200 | 0.7 | 0.61
15 |  | 0.59 |  | 0.58 |  | 0.57 |  | 0.56 |  | 0.55 | 0.54 | 0.53 |  | 210 | 0.68 | 0.59
20 |  | 0.66 |  | 0.65 |  | 0.64 |  | 0.63 |  | 0.62 | 0.61 | 0.6 |  | 220 | 0.67 | 0.58
25 |  | 0.71 |  | 0.7 |  | 0.69 |  | 0.68 |  | 0.67 | 0.66 | 0.65 |  | 230 | 0.65 | 0.56
40 |  | 0.76 |  | 0.75 |  | 0.74 |  | 0.73 |  | 0.72 | 0.71 | 0.7 |  | 240 | 0.64 | 0.55
[14 empty] | 250 | 0.62 | 0.53
TABLE A2.3.5.1(b) VOLUME OF COARSE AGGREGATE PER UNIT VOLUME OF | [13 empty] | 260 | 0.61 | 0.52
|  | CONCRETE FOR DIFFERENT CONSISTENCIES | [11 empty] | 270 | 0.59 | 0.5
[14 empty] | 280 | 0.58 | 0.49
[14 empty] | 290 | 0.56 | 0.47
[14 empty] | 300 | 0.55 | 0.46
|  |  |  | Percentage of the values shown in table A2.3.5.1(a) | [9 empty] | 310 | 0.54 | 0.45
|  | Slump |  |  |  |  | ( mm.) | [6 empty] | 320 | 0.52 | 0.44
[14 empty] | 330 | 0.51 | 0.42
[14 empty] | 340 | 0.49 | 0.41
Description |  | cm. |  | 10 |  | 12.5 |  | 20 |  | 25 | 40 |  |  | 350 | 0.48 | 0.4
[14 empty] | 360 | 0.47 | 0.39
Extremely dry |  | - |  | 190 |  | 170 |  | 145 |  | 140 | 130 |  |  | 370 | 0.46 | 0.38
Very stiff |  | - |  | 160 |  | 145 |  | 130 |  | 125 | 125 |  |  | 380 | 0.45 | 0.36
Stiff |  | 0-2.5 |  | 135 |  | 130 |  | 115 |  | 115 | 120 |  |  | 390 | 0.44 | 0.35
Stiff Plastic |  | 2.5-7.5 |  | 108 |  | 106 |  | 104 |  | 106 | 109 |  |  | 400 | 0.43 | 0.34
Plastic |  | 7.5-12.5 |  | 100 |  | 100 |  | 100 |  | 100 | 100 |  |  | 410 | 0.42 | 0.33
Flowing |  | 12.5-19 |  | 97 |  | 98 |  | 100 |  | 100 | 100 |  |  | 420 | 0.41 | 0.32
[14 empty] | 430 | 0.4 | 0.31
[14 empty] | 440 | 0.39 | 0.3
|  |  |  | Table A 2.2.3.1 (c) APPROXIMATE MIXING WATER REQUIREMENTS FOR | [9 empty] | 450 | 0.38 | 0.29
|  |  |  | DIFFERENT CONSISTENCIES AND MAXIMUM SIZES OF AGGREGATES | [9 empty] | 460 | 0.37 | 0.28
[9 empty] | Water , kg/m^3 of concrete for indicated |  |  |  |  | 470 | 0.36 | 0.27
|  | Consistency |  |  |  | Relative water |  |  | max. sizes of coarse aggregate in mm. |  |  |  |  | 480 | 0.35 | 0.26
|  | Description |  | Slump, cm. |  | content, % |  | 10 |  | 15 | 20 | 25 | 40 | 490 | 0.34 | 0.25
[6 empty] | Non-air-entrained concrete | [7 empty] | 500 | 0.33 | 0.24
1 |  | Extremely dry |  | - |  | 78 |  | 178 |  | 169 | 157 | 148 | 139
2 |  | Very stiff |  | - |  | 83 |  | 187 |  | 187 | 169 | 157 | 148
3 |  | Stiff |  | 0-2.5 |  | 88 |  | 199 |  | 193 | 178 | 169 | 157
4 |  | Stiff plastic |  | 2.5-7.5 |  | 92 |  | 208 |  | 199 | 187 | 178 | 163
5 |  | Plastic |  | 7.5-12.5 |  | 100 |  | 228 |  | 217 | 199 | 193 | 178
6 |  | Flowing |  | 12.5-19 |  | 106 |  | 243 |  | 228 | 214 | 208 | 187
Approximate amount of entrapped air
|  | in non-air-entrained concrete , % | [5 empty] | 3 |  | 2.5 | 2 | 1.5 | 1
Air-entrained concrete
1 |  | Extremely dry |  | - |  | 78 |  | 157 |  | 148 | 139 | 133 | 125
2 |  | Very stiff |  | - |  | 83 |  | 169 |  | 157 | 148 | 139 | 133
3 |  | Stiff |  | 0-2.5 |  | 88 |  | 178 |  | 169 | 157 | 148 | 139
4 |  | Stiff plastic |  | 2.5-7.5 |  | 92 |  | 187 |  | 175 | 166 | 157 | 148
5 |  | Plastic |  | 7.5-12.5 |  | 100 |  | 202 |  | 193 | 178 | 178 | 157
6 |  | Flowing |  | 12.5-19 |  | 106 |  | 217 |  | 208 | 193 | 187 | 169
|  | Recommended average total air content , % | [5 empty] | 8 |  | 7 | 6 | 5 | 4.5

## Sheet3
CODE | NAME | SALARY
10 | AA | 6000
20 | BB | 6500
30 | CC | 7000
40 | DD | 8000
50 | EE | 15000
40 | DD | 8000
30